## Tabelle1
Formeln
|  | V prop | U/min | Steigung/Zoll
|  | 14.6643 | 8660 | 4 | Vmax=
1/min*Steigung*2,54/100/60
| für 6000er LiPo | Laufzeit | Strom
| rechne 5600 | 6.1799 | 54.37
| für 3300er NiMH | Laufzeit | Strom |  | STROM
| rechne 3200 | 3.5314 | 54.37 |  | 54.37
| für 3000er NiMH | Laufzeit | Strom
| rechne 2700 | 2.9796 | 54.37
| für 2500er RC | Laufzeit | Strom
| rechne 2400 | 2.6485 | 54.37
| für 2100er | Laufzeit | Strom
| rechne 2000 | 2.2071 | 54.37 |  | Laufzeit= Kapazität/Strom*60
| für 1700er | Laufzeit | Strom
| rechne 1600 | 1.7657 | 54.37 |  | Laufzeit= Kapazität/Strom*60
| für 1500er | Laufzeit | Strom
| rechne 1400 | 1.545 | 54.37 |  | Kapazität=Strom(mA)*Zeit(min)/60
| für 1050er | Laufzeit | Strom
| rechne 950 | 1.0484 | 54.37
| für 1000er | Laufzeit | Strom
| rechne 900 | 0.99319 | 54.37
| für 750er | Laufzeit | Strom
| rechne 680 | 0.75041 | 54.37
| für 600er | Laufzeit | Strom
| rechne 500 | 0.55177 | 54.37
| für 340er | Laufzeit | Strom
| rechne 310 | 0.3421 | 54.37
Sämtliche Meßwerte sind, wenn nicht anders angegeben, mit folgenden Zellenspannungen gemessen:
Zellenspannung: |  | bis 10A=1,17V | 6Z = 7,00V; 7Z = 8,20V; 8Z = 9,35V; 10Z = 11,7V
1700er |  | ab 10A = 1,16V | 6Z = 6,96V; 7Z = 8,12V; 8Z = 9,28V; 10Z = 11,6V
|  | ab 16A = 1,14V | 6Z = 6,84V; 7Z = 7,98V; 8Z = 9,12V; 10Z = 11,4V
|  | ab 20A = 1,12V | 6Z = 6,72V; 7Z = 7,84V; 8Z = 8,96V; 10Z = 11,2V
|  | ab 25A = 1,08V | 6Z = 6,48V; 7Z = 7,56V; 8Z = 8,64V; 10Z = 10,8V |  |  | *guter Akku
|  | ab 30A = 1,04V | 6Z = 6,24V; 7Z = 7,28V; 8Z = 8,32V; 10Z = 10,4V |  |  | auch 11,2V!
8KR 1400 AE nach 1 min. Belastung bei 10A: 9V Zellenspannung
350er, 600er, 1000er AA haben eine andere Spannungslage.
So ändert sich z.B. bei Sanyo Super 1000 AA bei einer max. Last von ca 8 A die Zellenspannung von Anfangs 1,12V
auf einen Mittelwert von 1,05V (nach ca. 1 Min.)
Man kann durch geschickte Zellenwahl die optimale Leistung erzielen, wenn man mit einem Drehzahlsteller in der ersten
Minute nicht Vollast gibt.
Da es viele unterschiedliche leichte Zellen gibt, empfehle ich vor Zusammenstellung des Antriebsakkus die
Zellenspannung unter der geforderten Last zu messen.
8 Zellen Sanyo Cadnica N350 AAC mit Sp. 280/6V 4:1/9,7x5,5 Gumot.:
Beginn | 9,2V / 4,4A |  | 270g/3720 |  | 4 Min. | 7,6V / 3,1A | 180g/3120
1 Min. | 8,5V / 3,5A |  | 230g/3380 |  | 5 Min. | 6,5V /2,4A | 150g/2800
2 Min. | 8,3V / 3,2A |  | 200g/3300 |  | 5,1 Min.Schlußspannung 6,4V
3 Min. | 8,0V / 3,1A |  | 190g/3220
8 Zellen Sanyo Cadnica KR600 AE mit Sp. 280/6V 4:1/9,7x5,5 Gumot.:
Beginn | 10,2V / 4,5A |  |  | 4 Min. | 8,9V / 4,2A
1 Min. | 9,3V / 4,3A |  |  | 5 Min. | 8,7V /4,0A
2 Min. | 9,1V / 4,2A |  |  | 6 Min. | 8,2V/4,0A
3 Min. | 9,0V / 4,2A |  |  | 6,7 Min. | Ladeschlußspannung 6,4V
8 Zellen Sanyo Cadnica KR600 AE mit Race 300 4,85:1/9x4,5APC:
Beginn | 8,8V / 9,2A |  |  | 2 Min. | 7,6V / 7,6A
0,5 Min. | 8,2V / 8,4A |  |  | 2,3 Min. | Ladeschlußspannung 6,4V
1 Min. | 8,0V / 8,3A
1,5 Min. | 7,8V / 8,2A
8 Zellen Sanyo AA R6 Super 1000 mit Race 400/7,2V 3:1/13x7 grp cam:
Beginn | 9,18V / 8A |  |  | 4 Min. | 8,1V / 7,2A
1 Min. | 8,6V / 7,8A |  |  | 5 Min. | 7,96V / 6,9A
2 Min. | 8,54V / 7.6A |  |  | 6 Min. | 7,64V / 6,5A
3 Min. | 8,46V / 7,5A |  |  | 7 Min. 11 Sek. Ladeschlußspannung 6,4V erreicht
8 Zellen GP NiMH 75AAH, belastet mit 3,5A
Beginn | 11,57V / 3,5A |  |  | 8,5 Min. | 8,0V / 3,4A
1 Min. | 8,14V / 3,5A |  |  | 9 Min. | 7,93V / 3,4A
2 Min. | 8,21V / 3,5A |  |  | 9,5 Min. | 7,84V / 3,4A
3 Min. | 8,26V / 3,5A |  |  | 10 Min. | 7,72V / 3,4A
4 Min. | 8,26V / 3,5A |  |  | 10,5 Min. | 7,56V / 3,3A
5 Min. | 8,26V / 3,5A |  |  | 11 Min. | 7,37V / 3,3A
6 Min. | 8,19V / 3,5A |  |  | 11,5 Min. | 6,9V / 3,3A
6,5 Min. | 8,17V / 3,5A |  |  | 11 Min. 45 Sek. Ladeschlußspannung 6,4V erreicht
7 Min. | 8,13V / 3,45A
7,5 Min. | 8,10V / 3,45A
8 Min. | 8,05V / 3,45A
Segler: V prop = 1,4 - 1,8 x Steigfluggeschwindigkeit
Sport: V prop = 1,2 - 1,5 x Steigfluggeschwindigkeit
Speed: V prop= 0,9 x Fluggeschwindigkeit